## Sheet1
品牌 | 供应商 | 材料型号 | 类型 | 颜色 | 基材 | 总厚度 | 胶水类型 | 对钢板粘性 | 对PC粘性 | 耐温性能 | 产地 | 单价 | 起订量 | 货期Leadtime | 厂商地址 | 厂商联系人 | Notes/备注
3M | 3M官网/Pack-n-Tape/Tekra | 7997MP | 膜开关间隔胶带 | 透明 | PET | 0.18mm（7mil） | 3M 200MP丙烯酸胶 | 典型值：54 N/100mm | 典型值：53 N/100mm | -40°C至150°C | 美国 | 约$6.5/片 | 100片/箱 | 现货/1-2周 | 美国 | - | 专为膜开关间隔层设计，单面带胶，适用于高性能电子应用
tesa | tesa官网/代理商 | 7920 | 单面胶带 | 超哑黑色 | PET薄膜 | 20μm | 黑色增粘型丙烯酸胶粘剂 | 高粘性 | 高粘性 | 短期130°C，长期60°C | 德国 | 询价 | 询价 | 2-4周 | 德国汉堡 | 询价 | 超薄，极佳遮光性，防指纹，抗刮擦，适用于LED、显示屏等电子元件
NITTO | 日东电工/代理商 | 5010P | 单面保护膜 | 透明 | PET | 0.05mm | 丙烯酸系粘着剂 | 中等粘性 | 低粘性 | 80°C | 日本 | 询价 | 1000m² | 3-6周 | 日本大阪 | 代理商 | 适用于电子设备表面保护，易撕除，不留残胶
金利宝 | 中山金利宝新材料股份有限公司 | TLT#2R | 单面胶带 | 透明 | PET | 0.1mm | 丙烯酸胶 | 中高粘性 | 中等粘性 | 120°C | 中国广东 | ¥0.8-1.2/m² | 500m² | 7-15天 | 中山市小榄镇 | 销售部 | 国产品牌，性价比高，适用于模切加工行业
荣合 | 深圳市荣合胶粘制品有限公司 | RH-PET-01 | 单面胶 | 哑黑 | PET | 0.05-0.125mm | 亚克力胶 | 高粘性 | 中等粘性 | 80-120°C | 深圳 | ¥0.12-0.25/m² | 100m² | 3-7天 | 深圳市宝安区松岗街道 | 黄先生 | 适用于电子、铭板、丝印等行业，具有优良的模切性能
SEKISUI | 积水化学/代理商 | 5760G | 导热单面胶 | 灰色 | 无基材 | 0.2mm | 导热丙烯酸胶 | 高粘性 | 高粘性 | 150°C | 日本 | 询价 | 询价 | 4-8周 | 日本 | 代理商 | 导热系数2.0W/mK，适用于散热应用
联茂 | 联茂电子材料 | LS-PET-1 | 单面胶带 | 透明 | PET | 0.08mm | 丙烯酸胶 | 中等粘性 | 中等粘性 | 100°C | 台湾 | 询价 | 1000m² | 2-4周 | 台湾 | 销售部 | 台湾品牌，品质稳定，适用于电子行业
深圳鑫佑兴 | 深圳鑫佑兴材料有限公司 | XYX-ST100 | 单面胶带 | 透明 | PET | 0.1mm | 丙烯酸胶 | 中等粘性 | 中等粘性 | 80°C | 深圳 | ¥0.6-0.9/m² | 200m² | 3-7天 | 深圳市龙华区 | 李经理 | 本土供应商，交期短，价格优势明显
捷顺通 | 捷顺通电子材料 | JST-105 | 抗静电单面胶 | 蓝色 | PE | 0.15mm | 抗静电丙烯酸胶 | 中等粘性 | 低粘性 | 60°C | 广东 | ¥1.2-1.8/m² | 100m² | 5-10天 | 广东东莞 | 张经理 | 专用于静电敏感器件保护，表面电阻10^6-10^9Ω
3M | 3M授权代理商 | 467MP | 高温单面胶 | 透明 | 无基材 | 0.05mm | 200MP丙烯酸胶 | 超高粘性 | 超高粘性 | 200°C | 美国 | ¥15-25/m² | 50m² | 2-4周 | 美国 | 代理商 | 超薄高性能胶带，适用于高温环境和精密应用
3M | 3M官网/代理商 | 9495MP | 双面胶带 | 透明 | 无基材（纯胶） | 0.14mm（5.6mil） | 丙烯酸压敏胶 | 高粘性 | 高粘性 | 长期149°C，短期232°C | 美国 | 询价 | 询价 | 询价 | 美国 | 代理商 | 适用于金属、塑料、铭牌等高要求粘接，无基材结构
3M | 3M官网/代理商 | 300LSE | 双面胶带 | 透明 | 无基材 | 0.09mm | 改性丙烯酸胶 | 超高粘性 | 超高粘性 | 93°C | 美国 | ¥20-35/m² | 10m² | 4-8周 | 美国 | 代理商 | 低表面能材料专用，可粘接PP、PE、TPO等材料
tesa | tesa代理商 | 4970 | 双面胶带 | 透明 | PET薄膜 | 0.18mm | 改性丙烯酸胶 | 高粘性 | 高粘性 | 150°C | 德国 | 询价 | 询价 | 4-6周 | 德国 | 代理商 | 高性能双面胶带，适用于电子和汽车行业
tesa | tesa代理商 | 50602 | 泡棉双面胶 | 白色 | PE泡棉 | 1.0mm | 丙烯酸胶 | 中等粘性 | 中等粘性 | 70°C | 德国 | 询价 | 询价 | 4-6周 | 德国 | 代理商 | 柔性泡棉基材，适用于不规则表面粘接和密封
金利宝 | 中山金利宝 | TLW50 | 无基材双面胶 | 透明 | 无基材 | 0.1mm | 丙烯酸胶 | 中高粘性 | 中等粘性 | 120°C | 中国 | ¥2.5-4.0/m² | 200m² | 7-15天 | 广东中山 | 销售部 | 国产无基材双面胶，性价比高
NITTO | 日东电工代理 | 5000NS | 结构胶双面胶 | 透明 | PET薄膜 | 0.2mm | 改性丙烯酸胶 | 超高粘性 | 高粘性 | 180°C | 日本 | 询价 | 100m² | 6-10周 | 日本 | 代理商 | 结构胶级别粘接强度，适用于高强度应用
SEKISUI | 积水化学代理 | 5570 | 导热双面胶 | 灰色 | 无基材 | 0.25mm | 导热丙烯酸胶 | 高粘性 | 高粘性 | 150°C | 日本 | 询价 | 50m² | 8-12周 | 日本 | 代理商 | 导热系数3.0W/mK，适用于电子散热应用
深圳鑫佑兴 | 深圳鑫佑兴 | TLT#3R | 双面胶带 | 透明 | PET薄膜 | 0.12mm | 丙烯酸胶 | 中等粘性 | 中等粘性 | 100°C | 深圳 | ¥1.5-2.5/m² | 100m² | 3-7天 | 深圳龙华 | 李经理 | 本土供应商，快速交期，适合中小批量需求
3M | 3M代理商 | 5112C | 表面保护膜 | 透明 | PE薄膜 | 0.08mm | 丙烯酸胶 | 低粘性 | 低粘性 | 60°C | 美国 | ¥8-15/m² | 100m² | 4-8周 | 美国 | 代理商 | 易撕除，不留残胶，适用于金属表面保护
tesa | tesa代理商 | 75730 | PET保护膜 | 蓝色 | PET薄膜 | 0.05mm | 硅胶 | 低粘性 | 极低粘性 | 150°C | 德国 | 询价 | 500m² | 6-8周 | 德国 | 代理商 | 超薄PET基材，高透明度，适用于光学器件保护
荣合 | 深圳荣合 | RH050-OPP | OPP保护膜 | 透明 | OPP薄膜 | 0.05mm | 水性丙烯酸胶 | 低粘性 | 低粘性 | 70°C | 深圳 | ¥0.8-1.5/m² | 500m² | 3-7天 | 深圳宝安 | 黄经理 | 成本较低，适用于一般表面保护应用
NITTO | 日东代理商 | SPV-224 | 防刮保护膜 | 透明 | PET薄膜 | 0.1mm | 硅胶 | 中低粘性 | 低粘性 | 120°C | 日本 | 询价 | 1000m² | 8-12周 | 日本 | 代理商 | 表面硬化处理，抗刮擦性能优异
联茂 | 联茂电子 | LM-PET-100 | PET保护膜 | 透明 | PET薄膜 | 0.1mm | 丙烯酸胶 | 中低粘性 | 低粘性 | 100°C | 台湾 | 询价 | 1000m² | 3-5周 | 台湾 | 销售部 | 台湾制造，品质稳定，适用于电子产品保护
金利宝 | 中山金利宝 | JLB-PE80 | PE保护膜 | 透明/蓝色 | PE薄膜 | 0.08mm | 丙烯酸胶 | 低粘性 | 低粘性 | 60°C | 广东 | ¥0.5-1.0/m² | 1000m² | 5-10天 | 广东中山 | 销售部 | 国产PE保护膜，价格优势明显，适合大批量应用