## Sheet1
品牌 | 供应商 | 材料型号 | 类型 | 颜色 | 基材 | 总厚度 | 胶水类型 | 对钢板粘性 | 对PC粘性 | 耐温性能 | 产地 | 单价 | 起订量 | 货期Leadtime | 厂商地址 | 厂商联系人 | Notes/备注
3M | 3M官网/Pack-n-Tape/Tekra/Hillas | 7997MP | 膜开关间隔胶带 | 透明 | PET | 0.18mm（7mil） | 3M 200MP丙烯酸胶 | 典型值：54 N/100mm | 典型值：53 N/100mm | -40°C至150°C | 美国 | 约$6.5/片（以Pack-n-Tape为例） | 100片/箱 | 现货/1-2周（以供应商为准） | 美国 | - | 3M 200MP胶系，专为膜开关间隔层设计，单面带胶，适用于高性能电子应用。部分参数参考3M datasheet，具体价格及交期请联系各供应商。
tesa |  | 7920 | 单面胶带 | 超哑黑色 | PET薄膜 | 20μm | 黑色增粘型丙烯酸胶粘剂 |  |  | 短期130°C，长期60°C |  |  | tesa总部在德国汉堡，亚洲有上海、苏州等工厂 |  | 超薄，极佳遮光性，防指纹，抗刮擦，适用于LED、显示屏等电子元件遮光固定。其他参数需联系厂家获取。
深圳鑫佑兴 |  | TLT#3R | [14 empty] | 未在所给链接中检索到详细参数信息，建议直接联系深圳鑫佑兴或其官网获取完整数据。
金利宝 | 中山金利宝新材料股份有限公司 | TLT#2R | [6 empty] | 中国广东省中山市小榄镇工业基地北部物流园1号之二 |  |  | 中山金利宝新材料股份有限公司，中国广东省中山市小榄镇工业基地北部物流园1号之二 |  | 主营不干胶材料、标签材料、保护膜、离型纸等，成立于1998年，拥有多项专利和商标，具体TLT#2R参数需联系厂家获取
荣合 | 深圳市荣合胶粘制品有限公司 | RH-PET-01（部分页面提及） | 单面胶 | 哑黑 | PET | 0.05mm-0.125mm（部分页面提及） | 亚克力胶 | - | - | 80℃-120℃（部分页面提及） | 深圳 | 0.12-0.25元/平方米（部分页面提及） | 100平方米（部分页面提及） | 3-7天（部分页面提及） | 深圳市宝安区松岗街道 | 黄先生（部分页面提及） | 1. 适用于电子、铭板、丝印等行业；2. 具体参数需与供应商确认；3. 相关产品型号较多，部分信息来自类似产品页面；4. 其他供应商页面多为转发或代理，核心厂家为荣合；5. 1688、抖音等页面未获取有效详细参数。
联茂 | 惠州联茂新材料有限公司 | ls...pet_1 | PET高温硅胶保护膜 | 支持定制 | PET | 未明确 | 硅胶 | 未明确 | 未明确 | 高温 | 广东惠州 | ¥3.2/平方米 | 未明确 | 未明确 | 惠州市惠城区三栋镇上洞村石屋二巷3号(2号厂房) | 贾斌/贾斌 | 颜色、粘性可定制。常规厚度38/50/60微米，支持定制。电话13480077548，0769-89875710。更多细节需咨询。
3M | CraftedSupplies | 300LSE | 双面胶带 |  | 未知 | 未知 | 未知 | 未知 | 未知 | 未知 | 未知 | $217.99/卷（12"x60yd） | 未知 | 1-3个工作日发货 | PO Box 4824, McAllen, TX 78502 | hello@craftedsupplies.com, 956-261-5686 | 适用于低表面能塑料、金属、粉末涂层材料和木材，激光切割安全，抗溶剂和湿度，具体技术参数建议参考3M官方技术资料。部分尺寸缺货。未获取全部技术参数。
金利宝 | 中山金利宝新材料股份有限公司 | TLW50 (116) E | [6 empty] | 中国广东省中山市小榄镇工业基地北部物流园1号之二 |  |  | +86-760-22243368 | 未在官网检索到该型号详细参数及联系人信息，如需详细资料建议电话或官网留言咨询
tesa® | ABL Distribution Pty Ltd | 50602 | 单面泡棉胶带 | 黑色 | PVC/Nitrile泡棉 | 6mm | 丙烯酸 | 5.5 N/cm |  | -10°C ~ 80°C | 澳大利亚 | $32.71/卷（1-11卷），$27.87/卷（12卷以上） | 1卷 | 请联系供应商 | 11 Harrington Street, Arundel, QLD 4214 |  | 24mm*9m*6mm规格，耐磨损、耐老化、耐溶剂、耐酸，适用于密封门、舱口、电气柜等
3M | 3M/各分销商 | VHB RP+110GP | 泡棉胶带 | 灰色 | 丙烯酸泡棉 | 1.1mm (45mil) | 丙烯酸压敏胶 | 优异 | 优异 | -40°C~90°C长期，最高150°C短时 | 美国 | 约$15/卷 | 1卷 | 现货/2-7天 | 见各分销商 | 见各分销商 | 3M VHB RP+110GP为高性能结构性泡棉胶带，适用于多种基材粘接，详细参数见官方PDF和分销商页面。
3M |  | 9495MP | 双面胶带 | 透明 | 无基材（纯胶） | 0.14 mm（5.6 mil） | 丙烯酸压敏胶 | 高粘性（详见技术参数） | 高粘性（详见技术参数） | 长期149°C，短期232°C | 美国 |  |  | 请联系3M官方或代理商获取 |  | https://multimedia.3m.com/mws/media/771684O/3m-tm-double-coated-tapes-9492mp-9495mp-9495mpf-9495b.pdf；适用于金属、塑料、铭牌等高要求粘接；具体价格和货期需询问供应商
tesa | Industrial Tape And Supply Company | 4970 | 双面胶带 | 白色 | PVC膜 | 0.225mm~0.24mm | 增粘型丙烯酸 | 13 N/cm（初粘，钢板） |  | 未查到 | 德国/中国等 | $24.87/卷（60码） | 未查到 | 未查到 | 未查到 | 未查到 | 1. 也有其他宽度可选；2. 适用于塑料、木材等材料的粘接；3. 高初粘力、耐老化、耐塑化剂、耐湿、耐化学品；4. 详情可参考tesa官网和工业胶带商城页面；5. 产地有德国、中国等多地工厂；6. 具体参数以官方技术资料为准。
金利宝 | 中山金利宝新材料股份有限公司 | SDTS-C12 |  |  | 未查到 | 未查到 | 未查到 | 未查到 | 未查到 | 未查到 | 中国广东中山市小榄镇工业基地北部物流园1号之二 |  | 未查到 | 未查到 | 未查到 | 未查到 | 产品说明书PDF未能成功读取，建议直接联系厂商获取详细参数和报价信息。
tesa | tesa | 75730 | 双面胶带 | 黑色 | PET | 300μm | 改性丙烯酸 |  | 未查到 | 未查到 | 未查到 |  | 未查到 | 未查到 | 未查到 | tesa总部：Hamburg, Europe / tesa Site Suzhou, China
Nitto | 深圳鑫斯特科技 | 5010P | 双面胶带 | 透明 | 聚酯（PET） | 0.150mm | 改性丙烯酸压敏胶 | 1900cN/20mm |  | 宽温区间 | 中国 | $1.8-$1.93/㎡ | 1000㎡ | 10-15天 | 深圳市宝安区沙井街道后亭村学子围工业区西区A栋 | sales@szxinst.com | 适用于低表面能材料粘接，优良耐老化，易模切，支持定制。数据基于中国标准测试方法，建议客户自行测试适用性。
捷顺通 | 深圳捷顺通电子 | 无基材导热双面胶 | 导热双面胶 | 白色 | 无基材 | 0.15mm | 亚克力胶 | ≥1.2kg/25mm | ≥1.0kg/25mm | -20~120℃ | 中国深圳 |  |  |  | 深圳市宝安区 |  | 主要用于LED、散热模块等，详细参数参考官网，部分参数来源于 https://cn.jstmaskingtape.com/pd781970688.html
3M | JAM Industrial Supply | 4920 | VHB双面胶带 | 白色 | 丙烯酸泡棉 | 0.4mm（15 mil） | 丙烯酸 |  | 高表面能材料（如钢板、PC等）均有良好粘性 | 长期耐温200°F（93°C），短期耐温300°F（149°C） | 美国 | $302.25/卷（2卷/箱） | 1箱 | 10个工作日 | 1220 Market Ave S, Canton, OH 44707 | President JP Majors | 适用于替代铆钉、焊接、螺丝等机械紧固方式，具有高剪切强度和耐久性，适合多种工业应用。Ellsworth和Amazon未能获取详细参数。
深圳鑫佑兴 |  |  | XYX-X408HT2-H1
金利宝 |  |  |  |  | KL-110 (HT50)
联茂 | 惠州联茂新材料有限公司 |  | PET高温硅胶保护膜 |  | PET |  | 硅胶 |  |  | 200℃ | 惠州 |  |  |  | 广东省惠州市惠城区水口街道办事处龙湖村龙湖工业区 |  | 1. 主要产品为PET高温硅胶保护膜，适用于高温环境下的保护和粘贴。2. 详细参数需联系厂家获取。3. 官网、企业信息页均未公开具体型号、厚度、价格等详细参数。
tesa | tesa | 66514 | 表面保护膜 | 透明 | PET | 40μm | 丙烯酸 | 0.1 N/cm |  | 300小时耐候性（ISO 4892-2） |  |  | 未查询 | 未查询 | 未查询 | tesa总部（德国汉堡）或中国上海、苏州等地 | 未查询
荣合 | 深圳市荣合科技有限公司 | RH050-OPP | OPP排废托底膜 | 可定制 | OPP | 0.05mm-0.07mm |  |  |  | 长期耐温85℃，短期耐温65℃ | 深圳 | 30元/卷 |  |  | 深圳市光明新区马田街道周家大道26-1号 | ronghe6677（经理）/ 15012787488 | 适用于不锈钢、大理石表面保护膜；可按客户要求定制规格及颜色，支持模切加工。
深圳鑫佑兴 |  |  |  | XYX-X415HT2-H1
3M |  | 5112C | 聚乙烯保护胶带 | 透明/蓝色 | 聚乙烯 | 约0.05mm-0.07mm | 丙烯酸胶 |  |  | 60°C | [6 empty] | 主要用于表面保护，防止划伤、污染等。部分信息参考自Alibaba与LookPolymers，具体参数建议联系供应商确认。
荣合 | 深圳市荣合科技有限公司 |  | PET保护膜 |  | PET | [5 empty] | 深圳 |  |  |  | 深圳市龙岗区 |  | 1. 主营PET保护膜、食品级PET保护膜等；2. 具体型号、价格、厚度等需与厂家进一步沟通确认。
金利宝 |  |  | TLT50 (116) E | [8 empty] | 网站无法访问，无法获取详细信息